## План_производства_1
Код начальной вершины ребра графа | Наименование начальной вершины ребра графа | Код конечной вершины ребра графа | Наименование конечной вершины ребра графа | Год | Плановый объём выпуска | Плановое содержание Ni в продукте | Плановое содержание Cu в продукте | Плановое содержание Co в продукте | Плановое содержание S в продукте | Плановый объем Ni в продукте | Плановый объем Cu в продукте | Плановый объем Co в продукте | Плановый объем S в продукте | Плановый коэффициент извлечения Ni из продукта в процессе переработки на переделе | Плановый коэффициент извлечения Cu из продукта в процессе переработки на переделе | Плановый коэффициент извлечения Co из продукта в процессе переработки на переделе | Плановый коэффициент извлечения S из продукта в процессе переработки на переделе | Плановое содержание Pt в продукте | Плановое содержание Pd в продукте | Плановое содержание Rh в продукте | Плановое содержание Ir в продукте | Плановое содержание Ru в продукте | Плановое содержание суммы МПГ в продукте | Плановое содержание Au в продукте | Плановое содержание Ag в продукте | Плановый объем Pl в продукте | Плановый объем Pd в продукте | Плановый объем Rh в продукте | Плановый объем Ir в продукте | Плановый объем Ru в продукте | Плановый объем суммы МПГ в продукте | Плановый объем Au в продукте | Плановый объем Ag в продукте | Плановый коэффициент извлечения Pl из продукта в процессе переработки на переделе | Плановый коэффициент извлечения Pd из продукта в процессе переработки на переделе | Плановый коэффициент извлечения Rh из продукта в процессе переработки на переделе | Плановый коэффициент извлечения Ir из продукта в процессе переработки на переделе | Плановый коэффициент извлечения Ru из продукта в процессе переработки на переделе | Плановый коэффициент извлечения суммы МПГ из продукта в процессе переработки на переделе | Плановый коэффициент извлечения Au из продукта в процессе переработки на переделе | Плановый коэффициент извлечения Ag из продукта в процессе переработки на переделе
Описывает код начальной вершины ребра графа, служит для визуализации начальной точки ребра | Описывает наименование начальной вершины ребра графа | Описывает код конечной вершины ребра графа, служит для визуализации конечной точки ребра | Описывает наименование конечной вершины ребра графа | Указывается соответствующий год для вершин и их характеристик | Описывает плановый объем выпуска для конкретного потока | Плановое содержание Ni в продукте | Плановое содержание Cu в продукте | Плановое содержание Co в продукте | Плановое содержание S в продукте | Плановый объем Ni в продукте | Плановый объем Cu в продукте | Плановый объем Co в продукте | Плановый объем S в продукте | Плановый коэффициент извлечения Ni из продукта в процессе переработки на переделе | Плановый коэффициент извлечения Cu из продукта в процессе переработки на переделе | Плановый коэффициент извлечения Co из продукта в процессе переработки на переделе | Плановый коэффициент извлечения S из продукта в процессе переработки на переделе | Плановое содержание Pt в продукте | Плановое содержание Pd в продукте | Плановое содержание Rh в продукте | Плановое содержание Ir в продукте | Плановое содержание Ru в продукте | Плановое содержание суммы МПГ в продукте | Плановое содержание Au в продукте | Плановое содержание Ag в продукте | Плановый объем Pl в продукте | Плановый объем Pd в продукте | Плановый объем Rh в продукте | Плановый объем Ir в продукте | Плановый объем Ru в продукте | Плановый объем суммы МПГ в продукте | Плановый объем Au в продукте | Плановый объем Ag в продукте | Плановый коэффициент извлечения Pl из продукта в процессе переработки на переделе | Плановый коэффициент извлечения Pd из продукта в процессе переработки на переделе | Плановый коэффициент извлечения Rh из продукта в процессе переработки на переделе | Плановый коэффициент извлечения Ir из продукта в процессе переработки на переделе | Плановый коэффициент извлечения Ru из продукта в процессе переработки на переделе | Плановый коэффициент извлечения суммы МПГ из продукта в процессе переработки на переделе | Плановый коэффициент извлечения Au из продукта в процессе переработки на переделе | Плановый коэффициент извлечения Ag из продукта в процессе переработки на переделе
source_node_code | source_node_name | target_node_code | target_node_name | year | volume | content_ni | content_cu | content_co | content_s | v_ni | v_cu | v_co | v_s | extract_ni | extract_cu | extract_co | extract_s | content_pt | content_pd | content_rh | content_ir | content_ru | content_s_mpg | content_au | content_ag | v_pt | v_pd | v_rh | v_ir | v_ru | v_s_mpg | v_au | v_ag | extract_pt | extract_pd | extract_rh | extract_ir | extract_ru | extract_s_mpg | extract_au | extract_ag
1013055 | Концентрат медный ТОФ | TF-102W | Участок фильтрации медного концентрата | 2022 | 663857.3 | 1.72286 | 28.06095 | 0.0759601 | 30.20689 | 11437.33 | 186284.7 | 504.2667 | 200530.7 |  |  |  |  | 3.074054 | 12.5529 | 0.1019295 | 0.01988379 | 0.05091455 | 15.79968 | 1.593816 | 38.40132 | 2040.733 | 8333.333 | 67.66667 | 13.2 | 33.8 | 10488.73 | 1058.067 | 25493
1002002 | Концентрат медный НОФ | TF-102W | Участок фильтрации медного концентрата | 2022 | 259864.7 | 1.918281 | 16.50675 | 0.05507995 | 22.15743 | 4984.933 | 42895.2 | 143.1333 | 57579.33 |  |  |  |  | 11.95238 | 32.10543 | 0.5520822 | 0.07927203 | 0.1862508 | 44.87541 | 2.615464 | 47.21663 | 3106 | 8343.067 | 143.4667 | 20.6 | 48.4 | 11661.53 | 679.6667 | 12269.93
1013177 | Концентрат медный ГМП | TF-102W | Участок фильтрации медного концентрата | 2022 | 19965.33 | 12.89001 | 53.10004 | 0.310004 | 13.35982 | 2573.533 | 10601.6 | 61.89333 | 2667.333 |  |  |  |  | 19.73421 | 72.99987 | 1.192066 | 0.3105383 | 0.4841726 | 94.72085 | 8.09403 | 118.4253 | 394 | 1457.467 | 23.8 | 6.2 | 9.666667 | 1891.133 | 161.6 | 2364.4
1013053 | Пульпа объединенная | TF-102W | Участок фильтрации медного концентрата | 2022 | 9962.667 | 2.01284 | 25.41019 | 0.0751465 | 27.63654 | 200.5325 | 2531.533 | 7.486595 | 2753.336 |  |  |  |  | 5.159261 | 18.05412 | 0.1672776 | 0.02676659 | 0.06024991 | 23.46768 | 2.107912 | 42.84663 | 51.39999 | 179.8672 | 1.666531 | 0.2666666 | 0.6002498 | 233.8007 | 21.00042 | 426.8667
TF-102W | Участок фильтрации медного концентрата | 1013056 | Концентрат медный отфильтрованный | 2022 | 948882 | 2.012937 | 25.409 | 0.07516143 | 27.63385 | 19100.4 | 241101.4 | 713.1933 | 262212.7 | 99.50025 | 99.49999 | 99.49961 | 99.49987 | 5.866553 | 19.20843 | 0.2482921 | 0.04215487 | 0.09709699 | 25.46253 | 2.013036 | 42.52745 | 5566.667 | 18226.53 | 235.5999 | 40 | 92.13358 | 24160.93 | 1910.134 | 40353.53 | 99.5446 | 99.52385 | 99.57735 | 99.33775 | 99.63951 | 99.52929 | 99.46884 | 99.50519
TF-102W | Участок фильтрации медного концентрата | 1013052 | Слив сгустителей УФМК в отст. № 3,4 | 2022 | 4768 | 2.012025 | 25.41107 | 0.07522371 | 27.64262 | 95.93333 | 1211.6 | 3.586666 | 1318 | 0.4997482 | 0.5000144 | 0.500386 | 0.5001315 | 5.341163 | 18.28859 | 0.2097314 | 0.05592841 | 0.0699107 | 23.96533 | 2.139262 | 42.08613 | 25.46667 | 87.2 | 0.9999994 | 0.2666667 | 0.3333342 | 114.2667 | 10.2 | 200.6667 | 0.4554016 | 0.4761454 | 0.4226543 | 0.6622517 | 0.3604903 | 0.4707136 | 0.5311578 | 0.4948111
TF-102W | Участок фильтрации медного концентрата | 9999902 | Потери УФМК | 2022 | 0 | 0 | 0 | 0 | 0 | 0 | 0 | 0 | 0 | [12 empty] | 0 | 0 | 0 | 0 | 0 | 0 | 0 | 0
1013056 | Концентрат медный отфильтрованный | SM-102W | Сушка медного концентрата | 2022 | 664217.3 | 2.012937 | 25.409 | 0.07516143 | 27.63385 | 13370.28 | 168771 | 499.2352 | 183548.9 |  |  |  |  | 5.866553 | 19.20843 | 0.2482921 | 0.04215487 | 0.09709699 | 25.46253 | 2.013036 | 42.52745 | 3896.666 | 12758.57 | 164.9199 | 28 | 64.4935 | 16912.65 | 1337.093 | 28247.47
SM-102W | Сушка медного концентрата | 1013124 | Концентрат медный подсушенный | 2022 | 654054.7 | 2.012943 | 25.40901 | 0.07516833 | 27.6337 | 13165.75 | 166188.8 | 491.642 | 180739.5 | 98.47025 | 98.47004 | 98.47902 | 98.46943 | 5.877388 | 19.22608 | 0.249602 | 0.04240216 | 0.09768794 | 25.49316 | 2.011595 | 42.52265 | 3844.133 | 12574.91 | 163.2534 | 27.73333 | 63.89325 | 16673.92 | 1315.693 | 27812.14 | 98.65184 | 98.56044 | 98.98949 | 99.04762 | 99.06929 | 98.58843 | 98.39948 | 98.45886
SM-102W | Сушка медного концентрата | 1013053 | Пульпа объединенная | 2022 | 9962.667 | 2.01284 | 25.41019 | 0.0751465 | 27.63654 | 200.5325 | 2531.533 | 7.486595 | 2753.336 | 1.499838 | 1.499981 | 1.499613 | 1.500056 | 5.159261 | 18.05412 | 0.1672776 | 0.02676659 | 0.06024991 | 23.46768 | 2.107912 | 42.84663 | 51.39999 | 179.8672 | 1.666531 | 0.2666666 | 0.6002498 | 233.8007 | 21.00042 | 426.8667 | 1.319076 | 1.409775 | 1.010509 | 0.952381 | 0.9307135 | 1.382401 | 1.570602 | 1.511168
SM-102W | Сушка медного концентрата | 9999903 | Потери СУ | 2022 | 200 | 1.999992 | 25.29999 | 0.05333282 | 28.00003 | 3.999983 | 50.59999 | 0.1066656 | 56.00006 | 0.02991698 | 0.02998145 | 0.02136581 | 0.03050962 | 5.666666 | 19.00006 | 0 | 0 | 0 | 24.66674 | 2.00004 | 42.33334 | 1.133333 | 3.800012 | 0 | 0 | 0 | 4.933349 | 0.400008 | 8.466668 | 0.02908469 | 0.02978399 | 0 | 0 | 0 | 0.02916957 | 0.02991623 | 0.02997319
1013124 | Концентрат медный подсушенный | PM-102W | Плавка в печах Ванюкова | 2022 | 654054.7 | 2.012943 | 25.40901 | 0.07516833 | 27.6337 | 13165.75 | 166188.8 | 491.642 | 180739.5 |  |  |  |  | 5.877388 | 19.22608 | 0.249602 | 0.04240216 | 0.09768794 | 25.49316 | 2.011595 | 42.52265 | 3844.133 | 12574.91 | 163.2534 | 27.73333 | 63.89325 | 16673.92 | 1315.693 | 27812.14
1013056 | Концентрат медный отфильтрованный | PM-102W | Плавка в печах Ванюкова | 2022 | 284664.7 | 2.01 | 25.41 | 0.075 | 27.63 | 5730.121 | 72330.44 | 213.958 | 78663.82 |  |  |  |  | 5.866553 | 19.20843 | 0.2482921 | 0.04215487 | 0.09709699 | 25.46253 | 2.013036 | 42.52745 | 1670 | 5467.961 | 70.67998 | 12 | 27.64008 | 7248.282 | 573.0403 | 12106.06
1013042 | Руда богатая р.Маяк | PM-102W | Плавка в печах Ванюкова | 2022 | 24000 | 2.16 | 9.07 | 0.042 | 12.04 | 777.7 | 3266.2 | 15.1 | 4334 |  |  |  |  | 7.9 | 28.66667 | 0.3208333 | 0.02916667 | 0.07916667 | 36.99583 | 1.6125 | 31.04583 | 189.6 | 688 | 7.7 | 0.7 | 1.9 | 887.9 | 38.7 | 745.1
5555501 | Кек медный "Харьявалта" | PM-102W | Плавка в печах Ванюкова | 2022 | 17264 | 3.35 | 55 | 0.062 | 20.83 | 868 | 14242.8 | 16.09 | 5394 |  |  |  |  | 79.51807 | 371.0148 | 4.558619 | 3.313253 | 4.940918 | 463.3457 | 4.749768 | 834.7834 | 1372.8 | 6405.2 | 78.7 | 57.2 | 85.3 | 7999.2 | 82 | 14411.7
1000186 | Медь цементная АО "КГМК" | PM-102W | Плавка в печах Ванюкова | 2022 | 4188.667 | 2.52 | 66.37 | 0.089 | 0.09 | 158.2 | 4169.8 | 5.57 | 5.57 |  |  |  |  | 153.6527 | 711.8972 | 21.51042 | 2.60226 | 6.374343 | 896.0369 | 20.96132 | 1637.442 | 643.6 | 2981.9 | 90.1 | 10.9 | 26.7 | 3753.2 | 87.8 | 6858.7
1020005 | Концентрат медный ОРФ АО "КГМК" | PM-102W | Плавка в печах Ванюкова | 2022 | 44919.33 | 4.1 | 68.1 | 0.22 | 22.5 | 2761.9 | 45885.1 | 148.24 | 15160 |  |  |  |  | 3.256949 | 42.18006 | 0.7791745 | 0.0868223 | 0.52316 | 46.82616 | 2.264059 | 180.35 | 146.3 | 1894.7 | 35 | 3.9 | 23.5 | 2103.4 | 101.7 | 8101.2
6666601 | Зачистки ОРиД АО "КГМК" | PM-102W | Плавка в печах Ванюкова | 2022 | 575.3333 | 9.28 | 82 | 1.518 | 0.93 | 80.1 | 707.7 | 13.1 | 8 |  |  |  |  | 139.2236 | 627.6362 | 14.25261 | 2.954809 | 6.952491 | 791.0197 | 14.25261 | 1803.302 | 80.1 | 361.1 | 8.2 | 1.7 | 4 | 455.1 | 8.2 | 1037.5
1013132 | КЕК УФП ОМГО | PM-102W | Плавка в печах Ванюкова | 2022 | 820 | 2.835892 | 45.46201 | 0.06739599 | 37.18349 | 23.25432 | 372.7884 | 0.5526471 | 304.9046 |  |  |  |  | 0 | 0 | 0 | 0 | 0 | 0 | 0 | 0 | 0 | 0 | 0 | 0 | 0 | 0 | 0 | 0
1013072 | Шлак никелевый конвертерный | PM-102W | Плавка в печах Ванюкова | 2022 | 71516.96 | 2.978497 | 8.090841 | 0.2392067 | 0.9691271 | 2130.13 | 5786.324 | 171.0734 | 693.0902 |  |  |  |  | 0.2077354 | 0.8750978 | 0.06222026 | 0.008028421 | 0.03311723 | 1.186199 | 0.1043695 | 3.039761 | 15.45694 | 67.4834 | 5.090281 | 0.7059009 | 2.878002 | 90.99281 | 7.223718 | 237.248
1013125 | Обороты бедные МЗ | PM-102W | Плавка в печах Ванюкова | 2022 | 22666.67 | 0.2 | 1.64 | 0.06 | 1.32 | 68 | 557.6 | 20.4 | 448 |  |  |  |  | 0.7764706 | 3.282353 | 0.07058824 | 0.01764706 | 0.03529412 | 4.182353 | 0.3529412 | 9.282353 | 17.6 | 74.4 | 1.6 | 0.4 | 0.8 | 94.8 | 8 | 210.4
16166108 | Концентрат ТМ "Квадратное" | PM-102W | Плавка в печах Ванюкова | 2022 | 27000 | 1.02 | 0.74 | 0.04 | 4 | 413.1 | 299.8 | 16.2 | 1620 |  |  |  |  | 3.025926 | 9.3 | 0.4518519 | 0.3 | 0.3 | 13.37778 | 0.3777778 | 9 | 81.7 | 251.1 | 12.2 | 8.1 | 8.1 | 361.2 | 10.2 | 243
1013155 | Возвратные промпродукты ОАО "КЗЦМ" | PM-102W | Плавка в печах Ванюкова | 2022 | 1912 | [12 empty] | 43.93305 | 98.32636 | 35.98326 | 13.80753 | 37.02929 | 229.0795 | 34.72803 | 405.8577 | 84 | 188 | 68.8 | 26.4 | 70.8 | 438 | 66.4 | 776
5634780 | Технологические матариалы | PM-102W | Плавка в печах Ванюкова | 2022 | 350382.2 | 0 |  |  | 0 | 0 | 0 | 0 | 0 |  |  |  |  | 0 | 0 | 0 | 0 | 0 | 0 | 0 | 0 | 0 | 0 | 0 | 0 | 0 | 0 | 0 | 0
PM-102W | Плавка в печах Ванюкова | 1010387 | Штейн ПВ | 2022 | 469158.7 | 5.116374 | 64.85782 | 0.1197498 | 23.74543 | 24003.91 | 304286.1 | 561.8167 | 111403.8 | 91.7011 | 96.96589 | 50.52645 | 38.76654 | 17.2359 | 65.49164 | 1.148218 | 0.3176608 | 0.6702734 | 84.86185 | 4.858209 | 152.5623 | 8086.371 | 30725.97 | 538.6966 | 149.0333 | 314.4646 | 39813.67 | 2279.271 | 71575.92 | 99.27665 | 99.26092 | 99.51471 | 99.52858 | 99.66823 | 99.27113 | 99.14369 | 98.67227
PM-102W | Плавка в печах Ванюкова | 1013122 | Шлак отвальный МЗ | 2022 | 668809.3 | 0.2260783 | 0.8647807 | 0.06762627 | 3.097285 | 1512.033 | 5783.734 | 452.2908 | 20714.93 | 5.776354 | 1.843084 | 40.67634 | 7.208431 | 0.02244249 | 0.09303911 | 0 | 0 | 0 | 0.1156865 | 0.0104821 | 0.7523692 | 15.00975 | 62.22543 | 0 | 0 | 0 | 77.37223 | 7.010527 | 503.1916 | 0.1842752 | 0.2010206 | 0 | 0 | 0 | 0.1929194 | 0.3049438 | 0.6936837
PM-102W | Плавка в печах Ванюкова | 1013125 | Обороты бедные МЗ | 2022 | 127392.7 | 0.226091 | 0.8647078 | 0.0676236 | 3.097404 | 288.0234 | 1101.574 | 86.14751 | 3945.865 | 1.100323 | 0.3510352 | 7.747593 | 1.373091 | 0.02286112 | 0.09234449 | 0 | 0 | 0 | 0.1154272 | 0.01111734 | 0.7523375 | 2.912339 | 11.76401 | 0 | 0 | 0 | 14.70457 | 1.416268 | 95.84228 | 0.03575489 | 0.0380039 | 0 | 0 | 0 | 0.03666428 | 0.06160481 | 0.1321251
PM-102W | Плавка в печах Ванюкова | 8888801 | Газы ПВ | 2022 | 106750.4 | 0.1035404 | 1.058311 | 0.0005177003 | 84.73551 | 110.5298 | 1129.752 | 0.5526471 | 90455.5 | 0.4222521 | 0.3600143 | 0.04970179 | 31.47692 | 0 | 0 | 0 | 0 | 0 | 0 | 0 | 0 | 0 | 0 | 0 | 0 | 0 | 0 | 0 | 0 | 0 | 0 | 0 | 0 | 0 | 0 | 0 | 0
PM-102W | Плавка в печах Ванюкова | 9999904 | Потери ПВ | 2022 | 131853.4 | 0.1985194 | 1.142341 | 0.008432384 | 46.15037 | 261.7546 | 1506.215 | 11.11839 | 60850.84 | 0.9999698 | 0.4799808 | 0.9999215 | 21.17502 | 0.3109269 | 1.173952 | 0.01992354 | 0.005353679 | 0.007938826 | 1.518686 | 0.08539278 | 2.761331 | 40.99678 | 154.7896 | 2.626988 | 0.7059009 | 1.046761 | 200.244 | 11.25933 | 364.0909 | 0.5033188 | 0.5000513 | 0.4852897 | 0.4714202 | 0.3317667 | 0.4992869 | 0.4897582 | 0.5019241
8888801 | Газы ПВ | GO-102W | Участок мокрой газоочистки | 2022 | 106750.4 | 0.1035404 | 1.058311 | 0.0005177003 | 84.73551 | 110.5298 | 1129.752 | 0.5526471 | 90455.5 |  |  |  |  | 0 | 0 | 0 | 0 | 0 | 0 | 0 | 0 | 0 | 0 | 0 | 0 | 0 | 0 | 0 | 0
GO-102W | Участок мокрой газоочистки | 7777702 | Сера в газах на производство кислоты | 2022 | 7333.104 | 0 | 0 | 0 | 71.58569 | 0 | 0 | 0 | 5249.453 | 0 | 0 | 0 | 5.803354
GO-102W | Участок мокрой газоочистки | 8888802 | Газы очищенные МГО | 2022 | 84949.79 | 0 | 0 | 0 | 88.15174 | 0 | 0 | 0 | 74884.72 | 0 | 0 | 0 | 82.78625
GO-102W | Участок мокрой газоочистки | 7777701 | Сера в газах на производство бисульфита | 2022 | 3893.904 | 0 | 0 | 0 | 62.44802 | 0 | 0 | 0 | 2431.666 | 0 | 0 | 0 | 2.688246
GO-102W | Участок мокрой газоочистки | 1020004 | Стоки ОМГО | 2022 | 9753.6 | 0.8948026 | 7.760858 | 0 | 77.76371 | 87.27546 | 756.9631 | 0 | 7584.761 | 78.96104 | 67.00262 | 0 | 8.385074
GO-102W | Участок мокрой газоочистки | 1013132 | КЕК УФП ОМГО | 2022 | 820 | 2.835892 | 45.46201 | 0.06739599 | 37.18349 | 23.25432 | 372.7884 | 0.5526471 | 304.9046 | 21.03896 | 32.99738 | 100 | 0.3370769 | 0 | 0 | 0 | 0 | 0 | 0 | 0 | 0 | 0 | 0 | 0 | 0 | 0 | 0 | 0 | 0
1020004 | Стоки ОМГО | PR-102W | Участок переработки растворов | 2022 | 9753.6 | 0.8948026 | 7.760858 | 0 | 77.76371 | 87.27546 | 756.9631 | 0 | 7584.761 |  |  |  |  | 0 | 0 | 0 | 0 | 0 | 0 | 0 | 0 | 0 | 0 | 0 | 0 | 0 | 0 | 0 | 0
1020001 | Воды промышленные ЦЭМ, (промстоки) | PR-102W | Участок переработки растворов | 2022 | 151906.4 | 0.06893443 | 0.1057395 | 0 | 0 | 104.7158 | 160.6251 | 0 | 0 |  |  |  |  | 0.3013268 | 1.068324 | 0.05242589 | 0.007551289 | 0.06315297 | 1.484845 | 0.1001372 | 3.252512 | 45.77346 | 162.2852 | 7.963827 | 1.147089 | 9.593339 | 225.5575 | 15.21148 | 494.0773
PR-102W | Участок переработки растворов | 1020002 | Кек ОС +фильтрат ОС | 2022 | 101407.3 | 0.1893269 | 0.9048546 | 0 | 7.479505 | 191.9913 | 917.5882 | 0 | 7584.761 | 100 | 100 |  | 100 | 0.4513825 | 1.600331 | 0.07853311 | 0.01131171 | 0.0946021 | 2.224273 | 0.1500039 | 4.872209 | 45.77346 | 162.2852 | 7.963827 | 1.147089 | 9.593339 | 225.5575 | 15.21148 | 494.0773 | 100 | 100 | 100 | 100 | 100 | 100 | 100 | 100
PR-102W | Участок переработки растворов | 9999920 | Потери УПР | 2022 | 60252.73 | 0 | 0 | 0 | 0 |  |  |  |  | 0 | 0 |  | 0
8888802 | Газы очищенные МГО | 079011 | Сера элементарная | 2022 | 84949.79 | 0 | 0 | 0 | 88.15174 | 0 | 0 | 0 | 74884.72 |  |  |  |  | 0 | 0 | 0 | 0 | 0 | 0 | 0 | 0 | 0 | 0 | 0 | 0 | 0 | 0 | 0 | 0
079011 | Сера элементарная | 1013114 | Сера техническая жидкая МЗ | 2022 | 53534.54 | 0 | 0 | 0 | 88.12559 | 0 | 0 | 0 | 47177.63 |  |  |  | 63.00034 | [5 empty] | 0 |  |  | 0 | 0 |  |  |  |  | 0 | 0
079011 | Сера элементарная | 9999910 | Потери УПЭС | 2022 | 31415.25 | 0 | 0 | 0 | 88.1963 | 0 | 0 | 0 | 27707.09 |  |  |  | 36.99966 | [5 empty] | 0
1010387 | Штейн ПВ | KM-102W | Конвертирование медных штейнов | 2022 | 469158.7 | 5.116374 | 64.85782 | 0.1197498 | 23.74543 | 24003.91 | 304286.1 | 561.8167 | 111403.8 |  |  |  |  | 17.2359 | 65.49164 | 1.148218 | 0.3176608 | 0.6702734 | 84.86185 | 4.858209 | 152.5623 | 8086.371 | 30725.97 | 538.6966 | 149.0333 | 314.4646 | 39813.67 | 2279.271 | 71575.92
1050001 | Лом горловин с НМЗ | KM-102W | Конвертирование медных штейнов | 2022 | 138.6667 | 0.58 | 99.23 | 0 | 0 | 0.8042667 | 137.5989 | 0 | 0 |  |  |  |  | 26.92308 | 99.03846 | 1.923077 | 0 | 0 | 127.8846 | 12.5 | 179.8077 | 3.733333 | 13.73333 | 0.2666667 | 0 | 0 | 17.73333 | 1.733333 | 24.93333
373015 | Лом изложниц медных МЦ | KM-102W | Конвертирование медных штейнов | 2022 | 25.92648 | 1.107322 | 98.94859 | 0 | 0 | 0.2870897 | 25.65389 | 0 | 0 |  |  |  |  | 23.04271 | 83.5924 | 0 | 0 | 0 | 106.9083 | 10.71628 | 205.4609 | 0.5974164 | 2.167256 | 0 | 0 | 0 | 2.771755 | 0.2778353 | 5.326877
1001001 | Концентрат золотосодержащий ООО "ГРКБ" | KM-102W | Конвертирование медных штейнов | 2022 | 385.3333 | 0 | 2.02 | 0 | 0 | 0 | 7.783733 | 0 | 0 |  |  |  |  | 0 | 0 | 0 | 0 | 0 | 0 | 2697.059 | 491.1765 | 0 | 0 | 0 | 0 | 0 | 0 | 1039.267 | 189.2667
1013085 | Шлак вторичный МЦ | KM-102W | Конвертирование медных штейнов | 2022 | 43.93098 | 8.005396 | 0 | 0 | 0 | 3.516849 | 0 | 0 | 0 |  |  |  |  | 15.29885 | 119.8092 | 0 | 0 | 0 | 134.9498 | 0 | 1455.067 | 0.6720935 | 5.263337 | 0 | 0 | 0 | 5.928476 | 0 | 63.92253
1013128 | Шлак анодный | KM-102W | Конвертирование медных штейнов | 2022 | 17390.54 | 7.203009 | 56.35293 | 0 | 0 | 1252.642 | 9800.077 | 0 | 0 |  |  |  |  | 8.899723 | 26.99665 | 0.132215 | 0 | 0.09089782 | 36.11949 | 2.136099 | 53.10086 | 160.8418 | 505.6612 | 2.627242 | 0 | 1.918668 | 672.9772 | 35.91021 | 1006.639
1013080 | Губка медная ЦЭМ | KM-102W | Конвертирование медных штейнов | 2022 | 259.2886 | 0.4300945 | 83.87097 | 0 | 0 | 1.111313 | 217.5793 | 0 | 0 |  |  |  |  | 0 | 1.155358 | 62.81742 | 0 | 7.486539 | 66.65822 | 0 | 2.631006 | 0 | 0.2995712 | 16.28784 | 0 | 1.941174 | 17.28372 | 0 | 0.6821899
5634780 | Технологические матариалы | KM-102W | Конвертирование медных штейнов | 2022 | 190999.1 | 0 |  | 0 | 0 | 0 | 0 | 0 | 0 |  |  |  |  | 0 | 0 | 0 | 0 | 0 | 0 | 0 | 0 | 0 | 0 | 0 | 0 | 0 | 0 | 0 | 0
KM-102W | Конвертирование медных штейнов | 1013106 | Медь черновая | 2022 | 278882.4 | 0.9994455 | 98.04177 | 0 | 0 | 2787.277 | 273421.2 | 0 | 0 | 11.03336 | 86.94535 | 0 | 0 | 24.86727 | 90.91246 | 1.519958 | 0.3694969 | 0.7794196 | 118.4486 | 10.84004 | 208.4112 | 7211.449 | 27324.04 | 484.644 | 126.621 | 263.9912 | 35412.83 | 2924.147 | 63396.51 | 87.38802 | 87.42828 | 86.8727 | 84.96152 | 82.93151 | 87.37357 | 87.12 | 87.00342
KM-102W | Конвертирование медных штейнов | 1013118 | Шлак никелевый МЗ | 2022 | 156088.3 | 12.88853 | 21.58706 | 0.2478516 | 3.835387 | 20117.49 | 33694.88 | 386.8675 | 5986.593 | 79.63452 | 10.71465 | 68.8601 | 5.37378 | 6.05938 | 22.01572 | 0.3655492 | 0.1094348 | 0.2625517 | 28.81263 | 2.703225 | 52.06294 | 984.0174 | 3705.396 | 65.27054 | 21.00055 | 49.79815 | 4823.85 | 408.3485 | 8868.563 | 11.92428 | 11.85609 | 11.69978 | 14.09118 | 15.64384 | 11.90182 | 12.16605 | 12.17094
KM-102W | Конвертирование медных штейнов | 1013072 | Шлак никелевый конвертерный | 2022 | 71516.96 | 2.978497 | 8.090841 | 0.2392067 | 0.9691271 | 2130.13 | 5786.324 | 171.0734 | 693.0902 | 8.432061 | 1.839996 | 30.45003 | 0.6221426 | 0.2077354 | 0.8750978 | 0.06222026 | 0.008028421 | 0.03311723 | 1.186199 | 0.1043695 | 3.039761 | 15.45694 | 67.4834 | 5.090281 | 0.7059009 | 2.878002 | 90.99281 | 7.223718 | 237.248 | 0.1873066 | 0.2159255 | 0.9124356 | 0.473653 | 0.9041096 | 0.2245053 | 0.2152184 | 0.3255918
KM-102W | Конвертирование медных штейнов | 9999905 | Потери конвертирования | 2022 | 171913.8 | 0.1322609 | 0.9146342 | 0.002254503 | 60.91662 | 227.3747 | 1572.382 | 3.875802 | 104724.1 | 0.9000563 | 0.5000026 | 0.6898694 | 94.00408 | 0.2306691 | 0.8417545 | 0.01459931 | 0.003336985 | 0.007925339 | 1.098285 | 0.1005267 | 1.940457 | 41.29319 | 156.1715 | 2.873546 | 0.7059009 | 1.657031 | 202.6938 | 16.73958 | 364.3703 | 0.5003891 | 0.4996991 | 0.5150846 | 0.473653 | 0.5205479 | 0.5001035 | 0.4987273 | 0.5000505
1013106 | Медь черновая | AM-102W | Огневое рафинирование черновой меди | 2022 | 278882.4 | 0.9994455 | 98.04177 | 0 | 0 | 2787.277 | 273421.2 | 0 | 0 |  |  |  |  | 24.86727 | 90.91246 | 1.519958 | 0.3694969 | 0.7794196 | 118.4486 | 10.84004 | 208.4112 | 7211.449 | 27324.04 | 484.644 | 126.621 | 263.9912 | 35412.83 | 2924.147 | 63396.51
1013079 | Медь регенерации ЦЭМ | AM-102W | Огневое рафинирование черновой меди | 2022 | 2416.221 | 0.05643828 | 99.70772 | 0 | 0 | 1.363674 | 2409.159 | 0 | 0 |  |  |  |  | 0.1236165 | 0.4484064 | 0.2718337 | 0 | 0 | 0.8283736 | 0 | 4.343815 | 0.2986849 | 1.083449 | 0.6568104 | 0 | 0 | 2.001534 | 0 | 10.49562
1013141 | Отходы ЦЭМ | AM-102W | Огневое рафинирование черновой меди | 2022 | 1767.668 | 0 | 99.95108 | 0 | 0 | 0 | 1766.803 | 0 | 0 |  |  |  |  | 0 | 0.1751216 | 0 | 0 | 0 | 0.1742003 | 0 | 10.72304 | 0 | 0.3095569 | 0 | 0 | 0 | 0.3079283 | 0 | 18.95477
1013130 | Скрап медный анодный | AM-102W | Огневое рафинирование черновой меди | 2022 | 55038.39 | 0.5677793 | 99.21979 | 0 | 0 | 312.4966 | 54608.98 | 0 | 0 |  |  |  |  | 20.24621 | 77.27196 | 1.399224 | 0.2661314 | 0.8794362 | 100.0586 | 12.52794 | 222.6977 | 1114.319 | 4252.925 | 77.01103 | 14.64744 | 48.40275 | 5507.066 | 689.5178 | 12256.92
5634780 | Технологические матариалы | AM-102W | Огневое рафинирование черновой меди | 2022 | 3291.472
AM-102W | Огневое рафинирование черновой меди | 1013078 | Медь анодная | 2022 | 322816.8 | 0.5693685 | 99.50825 | 0 | 0 | 1838.017 | 321229.3 | 0 | 0 | 59.26912 | 96.69577 | 0 | 0 | 24.25129 | 89.04724 | 1.511992 | 0.3554616 | 0.7899393 | 115.9559 | 11.42374 | 211.448 | 8135.804 | 30960.87 | 557.7142 | 140.9155 | 309.516 | 40104.66 | 3564.905 | 74407.91 | 97.71486 | 98.04458 | 99.18236 | 99.75016 | 99.07873 | 98.00219 | 98.65067 | 98.31536
AM-102W | Огневое рафинирование черновой меди | 3031806 | Медные изделия на НМЗ (горловины) | 2022 | 155.2021 | 0.554933 | 99.54755 | 0 | 0 | 0.8612676 | 154.4999 | 0 | 0 | 0.02777263 | 0.04650723 | 0 | 0 | 24.07407 | 89.35185 | 1.851852 | 0 | 0 | 115.2778 | 11.57407 | 211.5741 | 3.882904 | 14.93612 | 0.3284052 | 0 | 0 | 19.16854 | 1.736471 | 35.79476 | 0.04663552 | 0.04729859 | 0.05840269 | 0 | 0 | 0.0468414 | 0.0480529 | 0.04729571
AM-102W | Огневое рафинирование черновой меди | 3031805 | Изложницы медные для МЦ | 2022 | 25.86702 | 1.109866 | 99.1761 | 0 | 0 | 0.2870892 | 25.6539 | 0 | 0 | 0.009257545 | 0.007722282 | 0 | 0 | 22.22222 | 77.77778 | 0 | 0 | 0 | 100 | 11.11111 | 200 | 0.5973698 | 2.166898 | 0 | 0 | 0 | 2.771354 | 0.2778353 | 5.639437 | 0.007174695 | 0.006861971 | 0 | 0 | 0 | 0.006772251 | 0.007688463 | 0.007451403
AM-102W | Огневое рафинирование черновой меди | 1013128 | Шлак анодный | 2022 | 17390.54 | 7.203009 | 56.35293 | 0 | 0 | 1252.642 | 9800.077 | 0 | 0 | 40.39298 | 2.949999 | 0 | 0 | 8.899723 | 26.99665 | 0.132215 | 0 | 0.09089782 | 36.11949 | 2.136099 | 53.10086 | 160.8418 | 505.6612 | 2.627242 | 0 | 1.918668 | 672.9772 | 35.91021 | 1006.639 | 1.931787 | 1.60129 | 0.4672215 | 0 | 0.614182 | 1.644528 | 0.9937339 | 1.330075
AM-102W | Огневое рафинирование черновой меди | 9999906 | Потери рафинирования | 2022 | 1007.764 | 0.9258517 | 98.89327 | 0 | 0 | 9.330399 | 996.6107 | 0 | 0 | 0.3008702 | 0.2999977 | 0 | 0 | 0 | 0 | 0 | 0 | 0 | 0 | 0 | 0 | 24.94019 | 94.72441 | 1.642026 | 0.3529505 | 0.9593339 | 122.6324 | 10.83558 | 226.909 | 0.2995435 | 0.2999662 | 0.2920134 | 0.2498438 | 0.307091 | 0.2996721 | 0.2998501 | 0.2998155
1013078 | Медь анодная | RM-102W | Электролитическое рафинирование меди | 2022 | 322816.8 | 0.5693685 | 99.50825 | 0 | 0 | 1838.017 | 321229.3 | 0 | 0 |  |  |  |  | 24.25129 | 89.04724 | 1.511992 | 0.3554616 | 0.7899393 | 115.9559 | 11.42374 | 211.448 | 8135.804 | 30960.87 | 557.7142 | 140.9155 | 309.516 | 40104.66 | 3564.905 | 74407.91
5634780 | Технологические матариалы | RM-102W | Электролитическое рафинирование меди | 2022 | 196918.2
RM-102W | Электролитическое рафинирование меди | 1013102 | Медь катодная | 2022 | 260954.8 | 0 | 99.99014 |  |  | 0 | 260929.1 |  |  | 0 | 81.22828 | 0 |  | 0.05064788 | 0.3976894 | 0.02265256 | 0.001352535 | 0.008689308 | 0.4779025 | 0.02315696 | 8.974478 | 13.21681 | 103.7789 | 5.911294 | 0.3529505 | 2.267516 | 124.711 | 6.042918 | 2341.933 | 0.1624524 | 0.3351939 | 1.059915 | 0.2504696 | 0.7326007 | 0.3109638 | 0.1695113 | 3.147425
RM-102W | Электролитическое рафинирование меди | 1013081 | Катоды медные бракованные | 2022 | 466.9584 | 0 | 100 |  |  | 0 | 466.9584 |  |  | 0 | 0.1453661 |  |  | 0 | 0.6629218 | 0 | 0 | 0 | 0.6594341 | 0 | 8.722248 | 0 | 0.3095569 | 0 | 0 | 0 | 0.3079283 | 0 | 4.072927 | 0 | 0.0009998325 | 0 | 0 | 0 | 0.0007678118 | 0 | 0.005473782
RM-102W | Электролитическое рафинирование меди | 1013080 | Губка медная ЦЭМ | 2022 | 267.9315 | 0.4286008 | 83.91394 |  |  | 1.148357 | 224.8319 |  |  | 0.06247804 | 0.06999109 |  |  | 0 | 1.155358 | 62.81742 | 0 | 7.486539 | 66.65822 | 0 | 2.631006 | 0 | 0.3095569 | 16.83077 | 0 | 2.00588 | 17.85984 | 0 | 0.7049296 | 0 | 0.0009998325 | 3.017812 | 0 | 0.6480699 | 0.04453308 | 0 | 0.0009473854
RM-102W | Электролитическое рафинирование меди | 1013079 | Медь регенерации ЦЭМ | 2022 | 2416.221 | 0.05643828 | 99.70772 |  |  | 1.363674 | 2409.159 |  |  | 0.07419267 | 0.7499811 |  |  | 0.1236165 | 0.4484064 | 0.2718337 | 0 | 0 | 0.8283736 | 0 | 4.343815 | 0.2986849 | 1.083449 | 0.6568104 | 0 | 0 | 2.001534 | 0 | 10.49562 | 0.00367124 | 0.003499414 | 0.1177683 | 0 | 0 | 0.004990777 | 0 | 0.01410552
RM-102W | Электролитическое рафинирование меди | 1013141 | Отходы ЦЭМ | 2022 | 1767.668 | 0 | 99.95108 |  |  | 0 | 1766.803 |  |  | 0 | 0.5500131 |  |  | 0 | 0.1751216 | 0 | 0 | 0 | 0.1742003 | 0 | 10.72304 | 0 | 0.3095569 | 0 | 0 | 0 | 0.3079283 | 0 | 18.95477 | 0 | 0.0009998325 | 0 | 0 | 0 | 0.0007678118 | 0 | 0.02547414
RM-102W | Электролитическое рафинирование меди | 1013130 | Скрап медный анодный | 2022 | 55038.39 | 0.5677793 | 99.21979 |  |  | 312.4966 | 54608.98 |  |  | 17.00184 | 17 |  |  | 20.24621 | 77.27196 | 1.399224 | 0.2661314 | 0.8794362 | 100.0586 | 12.52794 | 222.6977 | 1114.319 | 4252.925 | 77.01103 | 14.64744 | 48.40275 | 5507.066 | 689.5178 | 12256.92 | 13.69648 | 13.73645 | 13.80833 | 10.39449 | 15.63821 | 13.73174 | 19.34183 | 16.47261
RM-102W | Электролитическое рафинирование меди | 1013084 | Шлам медный | 2022 | 940.6414 | 24.96584 | 23.90198 |  |  | 234.839 | 224.8319 |  |  | 12.77676 | 0.06999109 |  |  | 7392.968 | 28075.44 | 477.0848 | 132.6414 | 262.478 | 36344.23 | 3030.475 | 62942.51 | 6954.131 | 26408.92 | 448.7657 | 124.768 | 246.8976 | 34186.89 | 2850.59 | 59206.33 | 85.47566 | 85.29771 | 80.46518 | 88.54101 | 79.76895 | 85.24419 | 79.96259 | 79.56995
RM-102W | Электролитическое рафинирование меди | 1013098 | Раствор обезмеженный | 2022 | 41805.96 | 2.830825 | 0.2790692 |  |  | 1183.454 | 116.6676 |  |  | 64.38752 | 0.0363191 |  |  | 0 | 0 | 0 | 0 | 0 | 0 | 0 | 0 | 0 | 0 | 0 | 0 | 0 | 0 | 0 | 0 | 0 | 0 | 0 | 0 | 0 | 0 | 0 | 0
RM-102W | Электролитическое рафинирование меди | 1020001 | Воды промышленные ЦЭМ, (промстоки) | 2022 | 151906.4 | 0.06893443 | 0.1057395 |  |  | 104.7158 | 160.6251 |  |  | 5.697216 | 0.05000325 |  |  | 0.3013268 | 1.068324 | 0.05242589 | 0.007551289 | 0.06315297 | 1.484845 | 0.1001372 | 3.252512 | 45.77346 | 162.2852 | 7.963827 | 1.147089 | 9.593339 | 225.5575 | 15.21148 | 494.0773 | 0.5626176 | 0.5241622 | 1.427941 | 0.8140263 | 3.099465 | 0.5624221 | 0.426701 | 0.6640119
RM-102W | Электролитическое рафинирование меди | 9999911 | Потери ЦЭМ | 2022 | 4170.044 | 0 | 7.70376 |  |  | 0 | 321.2502 |  |  | 0 | 0.1000065 |  |  | 1.93391 | 7.423348 | 0.1378185 | 0 | 0.08365587 | 9.581119 | 0.8494874 | 17.84375 | 8.064493 | 30.95569 | 0.5747091 | 0 | 0.3488487 | 39.95369 | 3.5424 | 74.40924 | 0.09912349 | 0.09998325 | 0.1030473 | 0 | 0.1127078 | 0.09962358 | 0.09936872 | 0.1000018
1013084 | Шлам медный | KA-102W | Производство МПГ в анодах | 2022 | 940.6414 | 24.96584 | 23.90198 | 0 | 0 | 234.839 | 224.8319 | 0 | 0 |  |  |  |  | 7392.968 | 28075.44 | 477.0848 | 132.6414 | 262.478 | 36344.23 | 3030.475 | 62942.51 | 6954.131 | 26408.92 | 448.7657 | 124.768 | 246.8976 | 34186.89 | 2850.59 | 59206.33
1013089 | Скрап анодов вторичных | KA-102W | Производство МПГ в анодах | 2022 | 23.76594 | 60.3994 | 0 | 0 | 0 | 14.35448 | 0 | 0 | 0 |  |  |  |  | 26448.48 | 90645.45 | 1427.273 | 60.60606 | 442.4242 | 119024.2 | 9842.424 | 110215.2 | 652.2733 | 2319.28 | 38.66147 | 1.764752 | 12.73562 | 3028.619 | 225.6023 | 2853.754
1013091 | Раствор выщелачивания огарка | KA-102W | Производство МПГ в анодах | 2022 | 2558.079 | 3.226573 | 0.7127047 | 0 | 0 | 82.53829 | 18.23155 | 0 | 0 |  |  |  |  | 0.5912162 | 2.05518 | 1.435811 | 6.165541 | 2.787162 | 13.03491 | 0 | 730.9966 | 1.569402 | 5.659994 | 4.186274 | 19.32404 | 8.635798 | 35.70066 | 0 | 2037.275
3031805 | Изложницы медные для МЦ | KA-102W | Производство МПГ в анодах | 2022 | 25.86702 | 1.109866 | 99.1761 | 0 | 0 | 0.2870892 | 25.6539 | 0 | 0 |  |  |  |  | 22.22222 | 77.77778 | 0 | 0 | 0 | 100 | 11.11111 | 200 | 0.5973698 | 2.166898 | 0 | 0 | 0 | 2.771354 | 0.2778353 | 5.639437
1013090 | Фракция промывки скрапа | KA-102W | Производство МПГ в анодах | 2022 | 2.376594 | 0 | 0 | 0 | 0 | 0 | 0 | 0 | 0 |  |  |  |  | 26545.45 | 90363.64 | 848.4848 | 0 | 484.8485 | 118242.4 | 11787.88 | 92393.94 | 65.46648 | 231.2069 | 2.298346 | 0 | 1.395685 | 300.8725 | 27.01948 | 239.2317
5634780 | Технологические матариалы | KA-102W | Производство МПГ в анодах | 2022 | 6928.652
KA-102W | Производство МПГ в анодах | 1013088 | Аноды вторичные | 2022 | 383.1357 | 60.09514 | 6.959086 | 0 | 0 | 230.2459 | 26.66275 | 0 | 0 | 69.34725 | 9.922227 |  |  | 19839.71 | 72897.98 | 1220.109 | 366.1831 | 750.1879 | 95094.11 | 8136.132 | 53854.49 | 7601.303 | 27929.82 | 467.4672 | 140.2978 | 287.4238 | 36433.95 | 3117.243 | 20633.58 | 99.05219 | 96.41868 | 94.64589 | 96.18875 | 106.5856 | 97.0153 | 100.4431 | 32.06849
KA-102W | Производство МПГ в анодах | 373015 | Лом изложниц медных МЦ | 2022 | 25.92648 | 1.107322 | 98.94859 | 0 | 0 | 0.2870897 | 25.65389 | 0 | 0 | 0.08646789 | 9.546791 |  | 0 | 23.04271 | 83.5924 | 0 | 0 | 0 | 106.9083 | 10.71628 | 205.4609 | 0.5974164 | 2.167256 | 0 | 0 | 0 | 2.771755 | 0.2778353 | 5.326877 | 0.007784903 | 0.007481752 | 0 | 0 | 0 | 0.007380551 | 0.008952351 | 0.008278975
KA-102W | Производство МПГ в анодах | 1013085 | Шлак вторичный МЦ | 2022 | 43.93098 | 8.005396 | 0 | 0 | 0 | 3.516849 | 0 | 0 | 0 | 1.059232 | 0 |  |  | 15.29885 | 119.8092 | 0 | 0 | 0 | 134.9498 | 0 | 1455.067 | 0.6720935 | 5.263337 | 0 | 0 | 0 | 5.928476 | 0 | 63.92253 | 0.008758016 | 0.01816997 | 0 | 0 | 0 | 0.01578618 | 0 | 0.09934769
KA-102W | Производство МПГ в анодах | 1013061 | Раствор медно-никелевый МЦ | 2022 | 9964.409 | 0.9738291 | 2.145701 |  | 0 | 97.03632 | 213.8064 | 0 | 0 | 29.22615 | 79.56553 |  |  | 0 | 0 | 0.7413928 | 2.072135 | 0.2801339 | 2.750748 | 0 | 1.171382 | 0 | 0 | 7.387542 | 20.6476 | 2.791369 | 27.40958 | 0 | 11.67213 | 0 | 0 | 1.495721 | 14.15608 | 1.035126 | 0.07298545 | 0 | 0.01814069
KA-102W | Производство МПГ в анодах | 1013093 | Хлорид серебра отфильтрованный | 2022 | 54.24395 | 0 | 0 |  |  | 0 | 0 |  |  | 0 | 0 |  |  | 831.5202 | 6525.325 | 0 | 0 | 0 | 7348.17 | 0 | 770211.7 | 45.10494 | 353.9594 | 0 | 0 | 0 | 398.5938 | 0 | 41779.32 | 0.5877602 | 1.22193 | 0 | 0 | 0 | 1.061364 | 0 | 64.93297
KA-102W | Производство МПГ в анодах | 1013094 | Кек осаждения ДМ | 2022 | 2.376594 | 0 | 0 |  |  | 0 | 0 |  |  | 0 | 0 |  |  | 12631.6 | 372908.9 | 7287.607 | 0 | 1321.341 | 391964.6 | 0 | 22809.45 | 30.02018 | 886.2531 | 17.31968 | 0 | 3.14029 | 931.5407 | 0 | 54.20881 | 0.3911914 | 3.059502 | 3.506634 | 0 | 1.164516 | 2.48048 | 0 | 0.08425074
KA-102W | Производство МПГ в анодах | 9999907 | Потери МПГ в анодах | 2022 | 5.35957 | 17.40889 | 48.40338 | 0 | 0 | 0.9330415 | 2.594213 | 0 |  | 0.2810207 | 0.9654059 |  |  | 2967.815 | 11380.16 | 643.2456 | 230.4899 | 390.6147 | 15529.17 | 1127.501 | 89889.5 | 15.90621 | 60.99279 | 3.447519 | 1.235327 | 2.093527 | 83.22965 | 6.042918 | 481.769 | 0.207273 | 0.2105579 | 0.698003 | 0.8469449 | 0.7763442 | 0.2216216 | 0.1947136 | 0.7487602
1013088 | Аноды вторичные | KP-102W | Производство МПГ в КП | 2022 | 383.1357 | 60.09514 | 6.959086 | 0 | 0 | 230.2459 | 26.66275 | 0 | 0 |  |  |  |  | 19839.71 | 72897.98 | 1220.109 | 366.1831 | 750.1879 | 95094.11 | 8136.132 | 53854.49 | 7601.303 | 27929.82 | 467.4672 | 140.2978 | 287.4238 | 36433.95 | 3117.243 | 20633.58
1013080 | Губка медная ЦЭМ | KP-102W | Производство МПГ в КП | 2022 | 8.642705 | 0 | 0 | 0 | 0 | 0 | 7.252434 | 0 | 0 |  |  |  |  | 0 | 0 | 62.81742 | 0 | 0 | 66.65822 | 0 | 0 | 0 | 0 | 0.5429124 | 0 | 0 | 0.5761074 | 0 | 0
1013099 | Раствор переработки хлорида серебра | KP-102W | Производство МПГ в КП | 2022 | 2535.033 | [12 empty] | 8.993965 | 86.3894 | 0 | 0 | 0 | 95.38336 | 0 | 60.9065 | 22.8 | 219 | 0 | 0 | 0 | 241.8 | 0 | 154.4
1013094 | Кек осаждения ДМ | KP-102W | Производство МПГ в КП | 2022 | 2.376594 | [12 empty] | 12631.6 | 372908.9 | 7287.607 | 0 | 1321.341 | 391964.6 | 0 | 22809.45 | 30.02018 | 886.2531 | 17.31968 | 0 | 3.14029 | 931.5407 | 0 | 54.20881
5634780 | Технологические матариалы | KP-102W | Производство МПГ в КП | 2022 | 2107.984 | 0 | 0 | 0 | 0 | 0 | 0 | 0 | 0
KP-102W | Производство МПГ в КП | 1013134 | КП | 2022 | 68.77719 | 0 | 1.781179 | 0 | 0 | 0 | 1.225045 | 0 | 0 | 0 | 3.612085 |  |  | 94869.11 | 348319.4 | 4981.152 | 332.9843 | 2654.45 | 451157.1 | 41976.96 | 261560.2 | 6770.848 | 25791.35 | 390.4726 | 28.05956 | 221.1288 | 33222.05 | 2784.466 | 19599.11 | 88.46015 | 88.82827 | 80.45511 | 20 | 76.10327 | 88.33802 | 89.32463 | 94.03576
KP-102W | Производство МПГ в КП | 1013095 | Раствор ВАР медно-никелевый | 2022 | 2382.355 | 5.537281 | 0.6140343 | 0 | 0 | 131.9177 | 14.62848 | 0 | 0 | 57.29426 | 43.13254 |  |  | 0 | 1.027811 | 0 | 3.446191 | 0.9673519 | 5.441354 | 0 | 11.18501 | 0 | 2.636162 | 0 | 10.05909 | 2.791369 | 13.87931 | 0 | 29.03107 | 0 | 0.009079232 | 0 | 7.169811 | 0.9606725 | 0.03690533 | 0 | 0.1392899
KP-102W | Производство МПГ в КП | 1013089 | Скрап анодов вторичных | 2022 | 23.76594 | 60.3994 | 0 | 0 | 0 | 14.35448 | 0 | 0 | 0 | 6.234414 | 0 |  |  | 26448.48 | 90645.45 | 1427.273 | 60.60606 | 442.4242 | 119024.2 | 9842.424 | 110215.2 | 652.2733 | 2319.28 | 38.66147 | 1.764752 | 12.73562 | 3028.619 | 225.6023 | 2853.754 | 8.521856 | 7.987855 | 7.96602 | 1.257862 | 4.383068 | 8.053152 | 7.237238 | 13.6922
KP-102W | Производство МПГ в КП | 1013091 | Раствор выщелачивания огарка | 2022 | 2558.079 | 3.226573 | 0.7127047 | 0 | 0 | 82.53829 | 18.23155 | 0 | 0 | 35.84788 | 53.75632 |  |  | 0.5912162 | 2.05518 | 1.435811 | 6.165541 | 2.787162 | 13.03491 | 0 | 730.9966 | 1.569402 | 5.659994 | 4.186274 | 19.32404 | 8.635798 | 35.70066 | 0 | 2037.275 | 0.02050401 | 0.01949365 | 0.8625626 | 13.77358 | 2.97208 | 0.0949287 | 0 | 9.774764
KP-102W | Производство МПГ в КП | 1013090 | Фракция промывки скрапа | 2022 | 2.376594 | 0 | 0 |  |  | 0 | 0 |  |  | 0 | 0 |  |  | 26545.45 | 90363.64 | 848.4848 | 0 | 484.8485 | 118242.4 | 11787.88 | 92393.94 | 65.46648 | 231.2069 | 2.298346 | 0 | 1.395685 | 300.8725 | 27.01948 | 239.2317 | 0.85531 | 0.7963021 | 0.4735638 | 0 | 0.4803362 | 0.8000255 | 0.8667751 | 1.147824
KP-102W | Производство МПГ в КП | 9999908 | Потери МПГ в КП | 2022 | 1.818094 | 78.95346 | 0 |  |  | 1.435448 | 0 | 0 | 0 | 0.6234414 | 0 |  |  | 2416.32 | 8754.209 | 356.5062 | 79.22361 | 158.4472 | 11764.71 | 1346.801 | 139195.9 | 4.558739 | 17.13505 | 0.7387542 | 0.1764752 | 0.3489211 | 22.90086 | 2.3616 | 275.7167 | 0.05955926 | 0.05901501 | 0.1522169 | 0.1257862 | 0.1200841 | 0.06089379 | 0.07575926 | 1.322878
1013093 | Хлорид серебра отфильтрованный | AG-102W | Производство СЧП | 2022 | 54.24395 | [12 empty] | 831.5202 | 6525.325 | 0 | 0 | 0 | 7348.17 | 0 | 770211.7 | 45.10494 | 353.9594 | 0 | 0 | 0 | 398.5938 | 0 | 41779.32
5634780 | Технологические матариалы | AG-102W | Производство СЧП | 2022 | 2557.993
AG-102W | Производство СЧП | 1013115 | Серебро черновое в порошке | 2022 | 33.99249 | [12 empty] | 1106.127 | 7010.371 | 0 | 0 | 0 | 8116.498 | 0 | 1412076.5 | 37.6 | 238.3 | 0 | 0 | 0 | 275.9 | 0 | 48000 | 83.36116 | 67.3241 |  |  |  | 69.21834 |  | 114.8894
AG-102W | Производство СЧП | 1013099 | Раствор переработки хлорида серебра | 2022 | 2535.033 | [12 empty] | 8.993965 | 86.3894 | 0 | 0 | 0 | 95.38336 | 0 | 60.9065 | 22.8 | 219 | 0 | 0 | 0 | 241.8 | 0 | 154.4 | 50.54879 | 61.8715 |  |  |  | 60.66326 |  | 0.3695608
AG-102W | Производство СЧП | 9999909 | Потери СПЧ | 2022 | 43.2108 | [19 empty] | 1120.09 | 0 | 0 | 0 | 0 | 0 | 0 | 0 | 48.4 | 0 | 0 |  |  |  | 0 |  | 0.1158468
7777701 | Сера в газах на производство бисульфита | BN-102W | Производство бисульфита натрия | 2022 | 3893.904 | 0 | 0 | 0 | 62.44802 | 0 | 0 | 0 | 2431.666
5634780 | Технологические матариалы | BN-102W | Производство бисульфита натрия | 2022 | 3762.763
BN-102W | Производство бисульфита натрия | 907456 | Бисульфит натрия | 2022 | 7656.667 | 0 | 0 | 0 | 30.76 |  |  |  | 2355.191 |  |  |  | 96.85502
7777702 | Сера в газах на производство кислоты | SA-102W | Производство серной кислоты | 2022 | 7333.104 | 0 | 0 | 0 | 71.58569 | 0 | 0 | 0 | 5249.453 | 0 | 0 | 0
5634780 | Технологические матариалы | SA-102W | Производство серной кислоты | 2022 | 7548.229
SA-102W | Производство серной кислоты | 1013121 | Кислота серная | 2022 | 14881.33 | 0 | 0 | 0 | 32.65 |  |  |  | 4858.755 |  |  |  | 92.55737

## Нач_объем_склад_1
Код вершины | Наименование вершины | Код склада | Год | Начальный объем склада | Плановое содержание Ni в продукте | Плановое содержание Cu в продукте | Плановое содержание Co в продукте | Плановое содержание S в продукте | Плановое содержание Pt в продукте | Плановое содержание Pd в продукте | Плановое содержание Rh в продукте | Плановое содержание Ir в продукте | Плановое содержание Ru в продукте | Плановое содержание суммы МПГ в продукте | Плановое содержание Au в продукте | Плановое содержание Ag в продукте
Описывает код вершины графа, объем складов которой описывается | Описывает наименование вершины графа, объем складов которой описывается | Описывает код склада, служит для идентификации склада в алгоритмах | Описывает год планирования. Служит для определения соответствия описываемых объем складов выбираемому плану производства при формировании сценария | Описывает объем на складах на начало периода моделирования | Плановое содержание Ni в продукте | Плановое содержание Cu в продукте | Плановое содержание Co в продукте | Плановое содержание S в продукте | Плановое содержание Pt в продукте | Плановое содержание Pd в продукте | Плановое содержание Rh в продукте | Плановое содержание Ir в продукте | Плановое содержание Ru в продукте | Плановое содержание суммы МПГ в продукте | Плановое содержание Au в продукте | Плановое содержание Ag в продукте
node_code | node_name | storage_code | year | initial_volume | content_ni | content_cu | content_co | content_s | content_pt | content_pd | content_rh | content_ir | content_ru | content_s_mpg | content_au | content_ag
5555501 | Кек Харьявалты | PM-102W-S2 | 2022 | 71 | 3.35 | 55 | 0.062 |  | 42.328 | 187.406 |  |  |  | 233.174 | 7.859 | 424.9
1000186 | Цементная медь КГМК | PM-102W-S2 | 2022 | 17 | 2.52 | 66.37 | 0.089 |  | 86.845 | 395.919 |  |  |  | 500.421 | 11.736 | 1280.596
1020005 | Медный концентрат ОРФ КГМК | PM-102W-S2 | 2022 | 185 | 4.1 | 68.1 | 0.22 |  | 1.832 | 24.46 |  |  |  | 27.094 | 1.466 | 145.476
1013177 | Медный концентрат ГМП НМЗ | 1013177-S | 2022 | 164 | 12.89 | 53.1 | 0.31 |  | 13.93318 | 54.21412 |  |  |  | 70.30372 | 5.854214 | 120.5467
1013047 | Руда рудника "Маяк" | 1013047-S | 2022 | 373 | 2.16 | 9.07 | 0.042 |  | 7.567 | 30.982 |  |  |  | 38.869 | 1.682 | 31.648
6666601 | Зачистки КГМК | PM-102W-S2 | 2022 | 2 | 9.28 | 82 | 1.518 |  | 93.88 | 417.6 |  |  |  | 530.651 | 12.582 | 168.056
16166108 | Концентрат рудный ТМ "Квадратное" | PM-102W-S2 | 2022 | 111 | 1.02 | 0.74 | 0.04 |  | 2.318 | 7.545 |  |  |  | 10.452 | 0.249 | 6.039
1001001 | Концентрат гравитационный золотосодержащий | PM-102W-S2 | 2022 | 2 |  | 2.02 | [8 empty] | 2723.012 | 427.24
1013088 | Аноды медные | 1013088-S | 2022 | 1047 | 0.5730659 | 99.21681 |  |  | 18.89207 | 70.58262 |  |  |  | 91.68099 | 12.6361 | 178.9494
1013130 | Скрап анодный | 1013130-S | 2022 | 236 | 0.5508475 | 99.23729 |  |  | 21.22881 | 73.4322 |  |  |  | 96.65254 | 8.601695 | 166.9492
1013125 | Обороты бедные (на шлаковом дворе, в приямках) | 1013125-S | 2022 | 587 | 0.2 | 1.64 | 0.06 |  | 0.55765 | 2.18364 |  |  |  | 2.79412 | 0.2348 | 5.35344
1020001 | Промстоки в емкостях, м3 | 1020001-S | 2022 | 2500 | 0.62 | 0.96 |  |  | 0.179 | 0.632 |  |  |  | 0.865 | 0.094 | 2.172
1013084 | Шлам медный в МЦ | 1013084-S | 2022 | 3.6 | 25.05 | 23.89 |  |  | 8300 | 31300 |  |  |  | 40810 | 6400 | 70400
1013088 | Аноды вторичные | 1013088-S | 2022 | 5.5 | 60.3 | 6.95 |  |  | 18760 | 74430.91 |  |  |  | 93190.91 | 16847.27 | 87669.09
1013093 | Хлорид серебра отфильтрованный | 1013093-S | 2022 | 1 |  | 0.4 |  |  | 810 | 10560 |  |  |  | 11390 | 30 | 704990
1013089 | Скрап анодов вторичный промытый | 1013089-S | 2022 | 0.5 | 60.61 |  |  |  | 20380 | 80880 |  |  |  | 77820 | 14060 | 73220

## Нач_объем_нзп_1
Код вершины | Наименование вершины | Год | Объем НЗП передела за счет наличия продуктов в агрегатах и при отсутствии пополнения входного склада на начало моделирования в тоннах | Плановое содержание Ni в продукте | Плановое содержание Cu в продукте | Плановое содержание Co в продукте | Плановое содержание S в продукте | Плановое содержание Pt в продукте | Плановое содержание Pd в продукте | Плановое содержание Rh в продукте | Плановое содержание Ir в продукте | Плановое содержание Ru в продукте | Плановое содержание суммы МПГ в продукте | Плановое содержание Au в продукте | Плановое содержание Ag в продукте
Описывает код вершины графа, объем НЗП которой описывается | Описывает наименование вершины графа, объем НЗП которой описывается | Описывает год планирования. Служит для определения соответствия описываемых объемов НЗП выбираемому плану производства при формировании сценария | Объем НЗП передела за счет переработки продуктов на переделе, при отсутствии продуктов на входном складе передела и их поступления при старте моделирования, используется только при отсутствии данных по initial_volume | Плановое содержание Ni в продукте | Плановое содержание Cu в продукте | Плановое содержание Co в продукте | Плановое содержание S в продукте | Плановое содержание Pt в продукте | Плановое содержание Pd в продукте | Плановое содержание Rh в продукте | Плановое содержание Ir в продукте | Плановое содержание Ru в продукте | Плановое содержание суммы МПГ в продукте | Плановое содержание Au в продукте | Плановое содержание Ag в продукте
node_code | node_name | year | initial_nzp | content_ni | content_cu | content_co | content_s | content_pt | content_pd | content_rh | content_ir | content_ru | content_s_mpg | content_au | content_ag
SM-102W | Сушка медного концентрата | 2022 | 7961 | 1.800025 | 27.23025 | 0.06996608 |  | 4.759452 | 17.2717 |  |  |  | 2.242181 | 1.984675 | 42.52983
PM-102W | Плавка в печах Ванюкова | 2022 | 3183 | 2.849513 | 55.94094 | 0.05717876 |  | 13.41502 | 50.06283 |  |  |  | 65.57336 | 6.833176 | 121.7813
RM-102W | Электролитическое рафинирование меди | 2022 | 45294 | 0.9058595 | 47.22723 |  |  | 10.55173 | 38.96852 |  |  |  | 51.09992 | 6.183159 | 95.16271